## Tabelle1
010 WERKSTOFFGRUPPE | 030 LÄNGE | 040 STÄRKE 1 | 050 BREITE | 090 PROFILFORM | 100 SPEZIFISCHES GEWICHT | 110 AUSFÜHRUNG | 120 REACH | 130 URSPRUNG | 150 FARBKENNZEICHNUNG | 180 BESCHREIBUNG 1 | 181 BESCHREIBUNG 2 | 182 BESCHREIBUNG 3 | 200 INVENTURGRUPPE | ALU FARBE | ALU DUAL US | ALU MATERIALNORM | ALU TOLERANZNORM | ALU WERKSTOFFBEZEICHNUNG | ALU WERKSTOFFNUMMER | ALU ZUSTAND | ZZ ALTE ARTIKELNUMMER
A | 3000 | 3 | 30 | Flachstange | 2.75 | GEP |  |  | farblos |  |  |  | ALU-F/V-Si0.5-2 |  | nein | EN 573-3 | EN 755-1,2,5 | EN AW-6060 / AlMgSi0,5 | 3.3206 | T66 | 41222100006100
A | 3000 | 5 | 50 | Flachstange | 2.75 | GEP |  |  | farblos |  |  |  | ALU-F/V-Si0.5-2 |  | nein | EN 573-3 | EN 755-1,2,5 | EN AW-6060 / AlMgSi0,5 | 3.3206 | T66 | 41222100010900
A | 6000 | 10 | 55 | Flachstange | 2.75 | GEP |  |  | farblos |  |  |  | ALU-F/V-Si0.5-2 |  | nein | EN 573-3 | EN 755-1,2,5 | EN AW-6060 / AlMgSi0,5 | 3.3206 | T66 | 41222100012000
A | 6000 | 2 | 60 | Flachstange | 2.75 | GEP |  |  | farblos |  |  |  | ALU-F/V-Si0.5-2 |  | nein | EN 573-3 | EN 755-1,2,5 | EN AW-6060 / AlMgSi0,5 | 3.3206 | T66 | 41222100012100
A | 6000 | 3 | 60 | Flachstange | 2.75 | GEP |  |  | farblos |  |  |  | ALU-F/V-Si0.5-2 |  | nein | EN 573-3 | EN 755-1,2,5 | EN AW-6060 / AlMgSi0,5 | 3.3206 | T66 | 41222100012200
A | 6000 | 4 | 60 | Flachstange | 2.75 | GEP |  |  | farblos |  |  |  | ALU-F/V-Si0.5-2 |  | nein | EN 573-3 | EN 755-1,2,5 | EN AW-6060 / AlMgSi0,5 | 3.3206 | T66 | 41222100012300
A | 6000 | 5 | 60 | Flachstange | 2.75 | GEP |  |  | farblos |  |  |  | ALU-F/V-Si0.5-2 |  | nein | EN 573-3 | EN 755-1,2,5 | EN AW-6060 / AlMgSi0,5 | 3.3206 | T66 | 41222100012400
A | 6000 | 6 | 60 | Flachstange | 2.75 | GEP |  |  | farblos |  |  |  | ALU-F/V-Si0.5-2 |  | nein | EN 573-3 | EN 755-1,2,5 | EN AW-6060 / AlMgSi0,5 | 3.3206 | T66 | 41222100012500
A | 6000 | 8 | 60 | Flachstange | 2.75 | GEP |  |  | farblos |  |  |  | ALU-F/V-Si0.5-2 |  | nein | EN 573-3 | EN 755-1,2,5 | EN AW-6060 / AlMgSi0,5 | 3.3206 | T66 | 41222100012600
A | 6000 | 10 | 60 | Flachstange | 2.75 | GEP |  |  | farblos |  |  |  | ALU-F/V-Si0.5-2 |  | nein | EN 573-3 | EN 755-1,2,5 | EN AW-6060 / AlMgSi0,5 | 3.3206 | T66 | 41222100012700
A | 6000 | 12 | 60 | Flachstange | 2.75 | GEP |  |  | farblos |  |  |  | ALU-F/V-Si0.5-2 |  | nein | EN 573-3 | EN 755-1,2,5 | EN AW-6060 / AlMgSi0,5 | 3.3206 | T66 | 41222100012800
A | 6000 | 15 | 60 | Flachstange | 2.75 | GEP |  |  | farblos |  |  |  | ALU-F/V-Si0.5-2 |  | nein | EN 573-3 | EN 755-1,2,5 | EN AW-6060 / AlMgSi0,5 | 3.3206 | T66 | 41222100012900
A | 6000 | 20 | 60 | Flachstange | 2.75 | GEP |  |  | farblos |  |  |  | ALU-F/V-Si0.5-2 |  | nein | EN 573-3 | EN 755-1,2,5 | EN AW-6060 / AlMgSi0,5 | 3.3206 | T66 | 41222100013000
A | 6000 | 25 | 60 | Flachstange | 2.75 | GEP |  |  | farblos |  |  |  | ALU-F/V-Si0.5-2 |  | nein | EN 573-3 | EN 755-1,2,5 | EN AW-6060 / AlMgSi0,5 | 3.3206 | T66 | 41222100013100
A | 6000 | 30 | 60 | Flachstange | 2.75 | GEP |  |  | farblos |  |  |  | ALU-F/V-Si0.5-2 |  | nein | EN 573-3 | EN 755-1,2,5 | EN AW-6060 / AlMgSi0,5 | 3.3206 | T66 | 41222100013200
A | 6000 | 35 | 60 | Flachstange | 2.75 | GEP |  |  | farblos |  |  |  | ALU-F/V-Si0.5-2 |  | nein | EN 573-3 | EN 755-1,2,5 | EN AW-6060 / AlMgSi0,5 | 3.3206 | T66 | 41222100013300
A | 6000 | 40 | 60 | Flachstange | 2.75 | GEP |  |  | farblos |  |  |  | ALU-F/V-Si0.5-2 |  | nein | EN 573-3 | EN 755-1,2,5 | EN AW-6060 / AlMgSi0,5 | 3.3206 | T66 | 41222100013400
A | 6000 | 50 | 60 | Flachstange | 2.75 | GEP |  |  | farblos |  |  |  | ALU-F/V-Si0.5-2 |  | nein | EN 573-3 | EN 755-1,2,5 | EN AW-6060 / AlMgSi0,5 | 3.3206 | T66 | 41222100013500
A | 6000 | 2 | 70 | Flachstange | 2.75 | GEP |  |  | farblos |  |  |  | ALU-F/V-Si0.5-2 |  | nein | EN 573-3 | EN 755-1,2,5 | EN AW-6060 / AlMgSi0,5 | 3.3206 | T66 | 41222100013600
A | 6000 | 3 | 70 | Flachstange | 2.75 | GEP |  |  | farblos |  |  |  | ALU-F/V-Si0.5-2 |  | nein | EN 573-3 | EN 755-1,2,5 | EN AW-6060 / AlMgSi0,5 | 3.3206 | T66 | 41222100013700
A | 6000 | 4 | 70 | Flachstange | 2.75 | GEP |  |  | farblos |  |  |  | ALU-F/V-Si0.5-2 |  | nein | EN 573-3 | EN 755-1,2,5 | EN AW-6060 / AlMgSi0,5 | 3.3206 | T66 | 41222100013800
A | 6000 | 5 | 70 | Flachstange | 2.75 | GEP |  |  | farblos |  |  |  | ALU-F/V-Si0.5-2 |  | nein | EN 573-3 | EN 755-1,2,5 | EN AW-6060 / AlMgSi0,5 | 3.3206 | T66 | 41222100013900
A | 6000 | 6 | 70 | Flachstange | 2.75 | GEP |  |  | farblos |  |  |  | ALU-F/V-Si0.5-2 |  | nein | EN 573-3 | EN 755-1,2,5 | EN AW-6060 / AlMgSi0,5 | 3.3206 | T66 | 41222100014000
A | 6000 | 8 | 70 | Flachstange | 2.75 | GEP |  |  | farblos |  |  |  | ALU-F/V-Si0.5-2 |  | nein | EN 573-3 | EN 755-1,2,5 | EN AW-6060 / AlMgSi0,5 | 3.3206 | T66 | 41222100014100
A | 6000 | 10 | 70 | Flachstange | 2.75 | GEP |  |  | farblos |  |  |  | ALU-F/V-Si0.5-2 |  | nein | EN 573-3 | EN 755-1,2,5 | EN AW-6060 / AlMgSi0,5 | 3.3206 | T66 | 41222100014200
A | 6000 | 12 | 70 | Flachstange | 2.75 | GEP |  |  | farblos |  |  |  | ALU-F/V-Si0.5-2 |  | nein | EN 573-3 | EN 755-1,2,5 | EN AW-6060 / AlMgSi0,5 | 3.3206 | T66 | 41222100014300
A | 6000 | 15 | 70 | Flachstange | 2.75 | GEP |  |  | farblos |  |  |  | ALU-F/V-Si0.5-2 |  | nein | EN 573-3 | EN 755-1,2,5 | EN AW-6060 / AlMgSi0,5 | 3.3206 | T66 | 41222100014400
A | 6000 | 20 | 70 | Flachstange | 2.75 | GEP |  |  | farblos |  |  |  | ALU-F/V-Si0.5-2 |  | nein | EN 573-3 | EN 755-1,2,5 | EN AW-6060 / AlMgSi0,5 | 3.3206 | T66 | 41222100014500
A | 6000 | 25 | 70 | Flachstange | 2.75 | GEP |  |  | farblos |  |  |  | ALU-F/V-Si0.5-2 |  | nein | EN 573-3 | EN 755-1,2,5 | EN AW-6060 / AlMgSi0,5 | 3.3206 | T66 | 41222100014600
A | 6000 | 30 | 70 | Flachstange | 2.75 | GEP |  |  | farblos |  |  |  | ALU-F/V-Si0.5-2 |  | nein | EN 573-3 | EN 755-1,2,5 | EN AW-6060 / AlMgSi0,5 | 3.3206 | T66 | 41222100014700
A | 6000 | 40 | 70 | Flachstange | 2.75 | GEP |  |  | farblos |  |  |  | ALU-F/V-Si0.5-2 |  | nein | EN 573-3 | EN 755-1,2,5 | EN AW-6060 / AlMgSi0,5 | 3.3206 | T66 | 41222100014800
A | 6000 | 15 | 75 | Flachstange | 2.75 | GEP |  |  | farblos |  |  |  | ALU-F/V-Si0.5-2 |  | nein | EN 573-3 | EN 755-1,2,5 | EN AW-6060 / AlMgSi0,5 | 3.3206 | T66 | 41222100014900
A | 6000 | 2 | 80 | Flachstange | 2.75 | GEP |  |  | farblos |  |  |  | ALU-F/V-Si0.5-2 |  | nein | EN 573-3 | EN 755-1,2,5 | EN AW-6060 / AlMgSi0,5 | 3.3206 | T66 | 41222100015000
A | 6000 | 3 | 80 | Flachstange | 2.75 | GEP |  |  | farblos |  |  |  | ALU-F/V-Si0.5-2 |  | nein | EN 573-3 | EN 755-1,2,5 | EN AW-6060 / AlMgSi0,5 | 3.3206 | T66 | 41222100015100
A | 6000 | 4 | 80 | Flachstange | 2.75 | GEP |  |  | farblos |  |  |  | ALU-F/V-Si0.5-2 |  | nein | EN 573-3 | EN 755-1,2,5 | EN AW-6060 / AlMgSi0,5 | 3.3206 | T66 | 41222100015200
A | 6000 | 5 | 80 | Flachstange | 2.75 | GEP |  |  | farblos |  |  |  | ALU-F/V-Si0.5-2 |  | nein | EN 573-3 | EN 755-1,2,5 | EN AW-6060 / AlMgSi0,5 | 3.3206 | T66 | 41222100015300
A | 6000 | 6 | 80 | Flachstange | 2.75 | GEP |  |  | farblos |  |  |  | ALU-F/V-Si0.5-2 |  | nein | EN 573-3 | EN 755-1,2,5 | EN AW-6060 / AlMgSi0,5 | 3.3206 | T66 | 41222100015400
A | 6000 | 8 | 80 | Flachstange | 2.75 | GEP |  |  | farblos |  |  |  | ALU-F/V-Si0.5-2 |  | nein | EN 573-3 | EN 755-1,2,5 | EN AW-6060 / AlMgSi0,5 | 3.3206 | T66 | 41222100015500
A | 6000 | 10 | 80 | Flachstange | 2.75 | GEP |  |  | farblos |  |  |  | ALU-F/V-Si0.5-2 |  | nein | EN 573-3 | EN 755-1,2,5 | EN AW-6060 / AlMgSi0,5 | 3.3206 | T66 | 41222100015600
A | 6000 | 12 | 80 | Flachstange | 2.75 | GEP |  |  | farblos |  |  |  | ALU-F/V-Si0.5-2 |  | nein | EN 573-3 | EN 755-1,2,5 | EN AW-6060 / AlMgSi0,5 | 3.3206 | T66 | 41222100015700
A | 6000 | 15 | 80 | Flachstange | 2.75 | GEP |  |  | farblos |  |  |  | ALU-F/V-Si0.5-2 |  | nein | EN 573-3 | EN 755-1,2,5 | EN AW-6060 / AlMgSi0,5 | 3.3206 | T66 | 41222100015800
A | 6000 | 20 | 80 | Flachstange | 2.75 | GEP |  |  | farblos |  |  |  | ALU-F/V-Si0.5-2 |  | nein | EN 573-3 | EN 755-1,2,5 | EN AW-6060 / AlMgSi0,5 | 3.3206 | T66 | 41222100015900
A | 6000 | 25 | 80 | Flachstange | 2.75 | GEP |  |  | farblos |  |  |  | ALU-F/V-Si0.5-2 |  | nein | EN 573-3 | EN 755-1,2,5 | EN AW-6060 / AlMgSi0,5 | 3.3206 | T66 | 41222100016000
A | 6000 | 30 | 80 | Flachstange | 2.75 | GEP |  |  | farblos |  |  |  | ALU-F/V-Si0.5-2 |  | nein | EN 573-3 | EN 755-1,2,5 | EN AW-6060 / AlMgSi0,5 | 3.3206 | T66 | 41222100016100
A | 6000 | 40 | 80 | Flachstange | 2.75 | GEP |  |  | farblos |  |  |  | ALU-F/V-Si0.5-2 |  | nein | EN 573-3 | EN 755-1,2,5 | EN AW-6060 / AlMgSi0,5 | 3.3206 | T66 | 41222100016200
A | 6000 | 50 | 80 | Flachstange | 2.75 | GEP |  |  | farblos |  |  |  | ALU-F/V-Si0.5-2 |  | nein | EN 573-3 | EN 755-1,2,5 | EN AW-6060 / AlMgSi0,5 | 3.3206 | T66 | 41222100016300
A | 6000 | 60 | 80 | Flachstange | 2.75 | GEP |  |  | farblos |  |  |  | ALU-F/V-Si0.5-2 |  | nein | EN 573-3 | EN 755-1,2,5 | EN AW-6060 / AlMgSi0,5 | 3.3206 | T66 | 41222100016400
A | 6000 | 3 | 90 | Flachstange | 2.75 | GEP |  |  | farblos |  |  |  | ALU-F/V-Si0.5-2 |  | nein | EN 573-3 | EN 755-1,2,5 | EN AW-6060 / AlMgSi0,5 | 3.3206 | T66 | 41222100016500
A | 6000 | 5 | 90 | Flachstange | 2.75 | GEP |  |  | farblos |  |  |  | ALU-F/V-Si0.5-2 |  | nein | EN 573-3 | EN 755-1,2,5 | EN AW-6060 / AlMgSi0,5 | 3.3206 | T66 | 41222100016600
A | 6000 | 8 | 90 | Flachstange | 2.75 | GEP |  |  | farblos |  |  |  | ALU-F/V-Si0.5-2 |  | nein | EN 573-3 | EN 755-1,2,5 | EN AW-6060 / AlMgSi0,5 | 3.3206 | T66 | 41222100016700
A | 6000 | 10 | 90 | Flachstange | 2.75 | GEP |  |  | farblos |  |  |  | ALU-F/V-Si0.5-2 |  | nein | EN 573-3 | EN 755-1,2,5 | EN AW-6060 / AlMgSi0,5 | 3.3206 | T66 | 41222100016800
A | 6000 | 15 | 90 | Flachstange | 2.75 | GEP |  |  | farblos |  |  |  | ALU-F/V-Si0.5-2 |  | nein | EN 573-3 | EN 755-1,2,5 | EN AW-6060 / AlMgSi0,5 | 3.3206 | T66 | 41222100016900
A | 6000 | 20 | 90 | Flachstange | 2.75 | GEP |  |  | farblos |  |  |  | ALU-F/V-Si0.5-2 |  | nein | EN 573-3 | EN 755-1,2,5 | EN AW-6060 / AlMgSi0,5 | 3.3206 | T66 | 41222100017000
A | 6000 | 25 | 90 | Flachstange | 2.75 | GEP |  |  | farblos |  |  |  | ALU-F/V-Si0.5-2 |  | nein | EN 573-3 | EN 755-1,2,5 | EN AW-6060 / AlMgSi0,5 | 3.3206 | T66 | 41222100017100
A | 6000 | 30 | 90 | Flachstange | 2.75 | GEP |  |  | farblos |  |  |  | ALU-F/V-Si0.5-2 |  | nein | EN 573-3 | EN 755-1,2,5 | EN AW-6060 / AlMgSi0,5 | 3.3206 | T66 | 41222100017200
A | 6000 | 40 | 90 | Flachstange | 2.75 | GEP |  |  | farblos |  |  |  | ALU-F/V-Si0.5-2 |  | nein | EN 573-3 | EN 755-1,2,5 | EN AW-6060 / AlMgSi0,5 | 3.3206 | T66 | 41222100017300
A | 6000 | 3 | 100 | Flachstange | 2.75 | GEP |  |  | farblos |  |  |  | ALU-F/V-Si0.5-2 |  | nein | EN 573-3 | EN 755-1,2,5 | EN AW-6060 / AlMgSi0,5 | 3.3206 | T66 | 41222100017400
A | 6000 | 4 | 100 | Flachstange | 2.75 | GEP |  |  | farblos |  |  |  | ALU-F/V-Si0.5-2 |  | nein | EN 573-3 | EN 755-1,2,5 | EN AW-6060 / AlMgSi0,5 | 3.3206 | T66 | 41222100017500
A | 6000 | 5 | 100 | Flachstange | 2.75 | GEP |  |  | farblos |  |  |  | ALU-F/V-Si0.5-2 |  | nein | EN 573-3 | EN 755-1,2,5 | EN AW-6060 / AlMgSi0,5 | 3.3206 | T66 | 41222100017600
A | 6000 | 6 | 100 | Flachstange | 2.75 | GEP |  |  | farblos |  |  |  | ALU-F/V-Si0.5-2 |  | nein | EN 573-3 | EN 755-1,2,5 | EN AW-6060 / AlMgSi0,5 | 3.3206 | T66 | 41222100017700
A | 6000 | 8 | 100 | Flachstange | 2.75 | GEP |  |  | farblos |  |  |  | ALU-F/V-Si0.5-2 |  | nein | EN 573-3 | EN 755-1,2,5 | EN AW-6060 / AlMgSi0,5 | 3.3206 | T66 | 41222100017800
A | 6000 | 10 | 100 | Flachstange | 2.75 | GEP |  |  | farblos |  |  |  | ALU-F/V-Si0.5-2 |  | nein | EN 573-3 | EN 755-1,2,5 | EN AW-6060 / AlMgSi0,5 | 3.3206 | T66 | 41222100017900
A | 6000 | 12 | 100 | Flachstange | 2.75 | GEP |  |  | farblos |  |  |  | ALU-F/V-Si0.5-2 |  | nein | EN 573-3 | EN 755-1,2,5 | EN AW-6060 / AlMgSi0,5 | 3.3206 | T66 | 41222100018000
A | 6000 | 15 | 100 | Flachstange | 2.75 | GEP |  |  | farblos |  |  |  | ALU-F/V-Si0.5-2 |  | nein | EN 573-3 | EN 755-1,2,5 | EN AW-6060 / AlMgSi0,5 | 3.3206 | T66 | 41222100018100
A | 6000 | 20 | 100 | Flachstange | 2.75 | GEP |  |  | farblos |  |  |  | ALU-F/V-Si0.5-2 |  | nein | EN 573-3 | EN 755-1,2,5 | EN AW-6060 / AlMgSi0,5 | 3.3206 | T66 | 41222100018200
A | 6000 | 25 | 100 | Flachstange | 2.75 | GEP |  |  | farblos |  |  |  | ALU-F/V-Si0.5-2 |  | nein | EN 573-3 | EN 755-1,2,5 | EN AW-6060 / AlMgSi0,5 | 3.3206 | T66 | 41222100018300
A | 6000 | 30 | 100 | Flachstange | 2.75 | GEP |  |  | farblos |  |  |  | ALU-F/V-Si0.5-2 |  | nein | EN 573-3 | EN 755-1,2,5 | EN AW-6060 / AlMgSi0,5 | 3.3206 | T66 | 41222100018400
A | 6000 | 40 | 100 | Flachstange | 2.75 | GEP |  |  | farblos |  |  |  | ALU-F/V-Si0.5-2 |  | nein | EN 573-3 | EN 755-1,2,5 | EN AW-6060 / AlMgSi0,5 | 3.3206 | T66 | 41222100018500
A | 6000 | 50 | 100 | Flachstange | 2.75 | GEP |  |  | farblos |  |  |  | ALU-F/V-Si0.5-2 |  | nein | EN 573-3 | EN 755-1,2,5 | EN AW-6060 / AlMgSi0,5 | 3.3206 | T66 | 41222100018600
A | 6000 | 60 | 100 | Flachstange | 2.75 | GEP |  |  | farblos |  |  |  | ALU-F/V-Si0.5-2 |  | nein | EN 573-3 | EN 755-1,2,5 | EN AW-6060 / AlMgSi0,5 | 3.3206 | T66 | 41222100018700
A | 6000 | 10 | 110 | Flachstange | 2.75 | GEP |  |  | farblos |  |  |  | ALU-F/V-Si0.5-2 |  | nein | EN 573-3 | EN 755-1,2,5 | EN AW-6060 / AlMgSi0,5 | 3.3206 | T66 | 41222100018800
A | 6000 | 15 | 110 | Flachstange | 2.75 | GEP |  |  | farblos |  |  |  | ALU-F/V-Si0.5-2 |  | nein | EN 573-3 | EN 755-1,2,5 | EN AW-6060 / AlMgSi0,5 | 3.3206 | T66 | 41222100018900
A | 6000 | 5 | 120 | Flachstange | 2.75 | GEP |  |  | farblos |  |  |  | ALU-F/V-Si0.5-2 |  | nein | EN 573-3 | EN 755-1,2,5 | EN AW-6060 / AlMgSi0,5 | 3.3206 | T66 | 41222100019000
A | 6000 | 6 | 120 | Flachstange | 2.75 | GEP |  |  | farblos |  |  |  | ALU-F/V-Si0.5-2 |  | nein | EN 573-3 | EN 755-1,2,5 | EN AW-6060 / AlMgSi0,5 | 3.3206 | T66 | 41222100019100
A | 6000 | 8 | 120 | Flachstange | 2.75 | GEP |  |  | farblos |  |  |  | ALU-F/V-Si0.5-2 |  | nein | EN 573-3 | EN 755-1,2,5 | EN AW-6060 / AlMgSi0,5 | 3.3206 | T66 | 41222100019200
A | 6000 | 10 | 120 | Flachstange | 2.75 | GEP |  |  | farblos |  |  |  | ALU-F/V-Si0.5-2 |  | nein | EN 573-3 | EN 755-1,2,5 | EN AW-6060 / AlMgSi0,5 | 3.3206 | T66 | 41222100019300
A | 6000 | 12 | 120 | Flachstange | 2.75 | GEP |  |  | farblos |  |  |  | ALU-F/V-Si0.5-2 |  | nein | EN 573-3 | EN 755-1,2,5 | EN AW-6060 / AlMgSi0,5 | 3.3206 | T66 | 41222100019400
A | 6000 | 15 | 120 | Flachstange | 2.75 | GEP |  |  | farblos |  |  |  | ALU-F/V-Si0.5-2 |  | nein | EN 573-3 | EN 755-1,2,5 | EN AW-6060 / AlMgSi0,5 | 3.3206 | T66 | 41222100019500
A | 6000 | 20 | 120 | Flachstange | 2.75 | GEP |  |  | farblos |  |  |  | ALU-F/V-Si0.5-2 |  | nein | EN 573-3 | EN 755-1,2,5 | EN AW-6060 / AlMgSi0,5 | 3.3206 | T66 | 41222100019600
A | 6000 | 25 | 120 | Flachstange | 2.75 | GEP |  |  | farblos |  |  |  | ALU-F/V-Si0.5-2 |  | nein | EN 573-3 | EN 755-1,2,5 | EN AW-6060 / AlMgSi0,5 | 3.3206 | T66 | 41222100019700
A | 6000 | 30 | 120 | Flachstange | 2.75 | GEP |  |  | farblos |  |  |  | ALU-F/V-Si0.5-2 |  | nein | EN 573-3 | EN 755-1,2,5 | EN AW-6060 / AlMgSi0,5 | 3.3206 | T66 | 41222100019800
A | 6000 | 40 | 120 | Flachstange | 2.75 | GEP |  |  | farblos |  |  |  | ALU-F/V-Si0.5-2 |  | nein | EN 573-3 | EN 755-1,2,5 | EN AW-6060 / AlMgSi0,5 | 3.3206 | T66 | 41222100019900
A | 6000 | 80 | 120 | Flachstange | 2.75 | GEP |  |  | farblos |  |  |  | ALU-F/V-Si0.5-2 |  | nein | EN 573-3 | EN 755-1,2,5 | EN AW-6060 / AlMgSi0,5 | 3.3206 | T66 | 41222100020000
A | 6000 | 8 | 130 | Flachstange | 2.75 | GEP |  |  | farblos |  |  |  | ALU-F/V-Si0.5-2 |  | nein | EN 573-3 | EN 755-1,2,5 | EN AW-6060 / AlMgSi0,5 | 3.3206 | T66 | 41222100020100
A | 6000 | 10 | 130 | Flachstange | 2.75 | GEP |  |  | farblos |  |  |  | ALU-F/V-Si0.5-2 |  | nein | EN 573-3 | EN 755-1,2,5 | EN AW-6060 / AlMgSi0,5 | 3.3206 | T66 | 41222100020200
A | 6000 | 20 | 130 | Flachstange | 2.75 | GEP |  |  | farblos |  |  |  | ALU-F/V-Si0.5-2 |  | nein | EN 573-3 | EN 755-1,2,5 | EN AW-6060 / AlMgSi0,5 | 3.3206 | T66 | 41222100020300
A | 6000 | 30 | 130 | Flachstange | 2.75 | GEP |  |  | farblos |  |  |  | ALU-F/V-Si0.5-2 |  | nein | EN 573-3 | EN 755-1,2,5 | EN AW-6060 / AlMgSi0,5 | 3.3206 | T66 | 41222100020400
A | 6000 | 10 | 140 | Flachstange | 2.75 | GEP |  |  | farblos |  |  |  | ALU-F/V-Si0.5-2 |  | nein | EN 573-3 | EN 755-1,2,5 | EN AW-6060 / AlMgSi0,5 | 3.3206 | T66 | 41222100020500
A | 6000 | 15 | 140 | Flachstange | 2.75 | GEP |  |  | farblos |  |  |  | ALU-F/V-Si0.5-2 |  | nein | EN 573-3 | EN 755-1,2,5 | EN AW-6060 / AlMgSi0,5 | 3.3206 | T66 | 41222100020600
A | 6000 | 20 | 140 | Flachstange | 2.75 | GEP |  |  | farblos |  |  |  | ALU-F/V-Si0.5-2 |  | nein | EN 573-3 | EN 755-1,2,5 | EN AW-6060 / AlMgSi0,5 | 3.3206 | T66 | 41222100020700
A | 3000 | 130 | 145 | Flachstange | 2.75 | GEP |  |  | farblos |  |  |  | ALU-F/V-Si0.5-2 |  | nein | EN 573-3 | EN 755-1,2,5 | EN AW-6060 / AlMgSi0,5 | 3.3206 | T66 | 41222100020750
A | 6000 | 5 | 150 | Flachstange | 2.75 | GEP |  |  | farblos |  |  |  | ALU-F/V-Si0.5-2 |  | nein | EN 573-3 | EN 755-1,2,5 | EN AW-6060 / AlMgSi0,5 | 3.3206 | T66 | 41222100020800
A | 6000 | 8 | 150 | Flachstange | 2.75 | GEP |  |  | farblos |  |  |  | ALU-F/V-Si0.5-2 |  | nein | EN 573-3 | EN 755-1,2,5 | EN AW-6060 / AlMgSi0,5 | 3.3206 | T66 | 41222100020900
A | 6000 | 10 | 150 | Flachstange | 2.75 | GEP |  |  | farblos |  |  |  | ALU-F/V-Si0.5-2 |  | nein | EN 573-3 | EN 755-1,2,5 | EN AW-6060 / AlMgSi0,5 | 3.3206 | T66 | 41222100021000
A | 6000 | 12 | 150 | Flachstange | 2.75 | GEP |  |  | farblos |  |  |  | ALU-F/V-Si0.5-2 |  | nein | EN 573-3 | EN 755-1,2,5 | EN AW-6060 / AlMgSi0,5 | 3.3206 | T66 | 41222100021100
A | 6000 | 15 | 150 | Flachstange | 2.75 | GEP |  |  | farblos |  |  |  | ALU-F/V-Si0.5-2 |  | nein | EN 573-3 | EN 755-1,2,5 | EN AW-6060 / AlMgSi0,5 | 3.3206 | T66 | 41222100021200
A | 6000 | 20 | 150 | Flachstange | 2.75 | GEP |  |  | farblos |  |  |  | ALU-F/V-Si0.5-2 |  | nein | EN 573-3 | EN 755-1,2,5 | EN AW-6060 / AlMgSi0,5 | 3.3206 | T66 | 41222100021300
A | 6000 | 30 | 150 | Flachstange | 2.75 | GEP |  |  | farblos |  |  |  | ALU-F/V-Si0.5-2 |  | nein | EN 573-3 | EN 755-1,2,5 | EN AW-6060 / AlMgSi0,5 | 3.3206 | T66 | 41222100021400
A | 6000 | 10 | 160 | Flachstange | 2.75 | GEP |  |  | farblos |  |  |  | ALU-F/V-Si0.5-2 |  | nein | EN 573-3 | EN 755-1,2,5 | EN AW-6060 / AlMgSi0,5 | 3.3206 | T66 | 41222100021500
A | 6000 | 12 | 160 | Flachstange | 2.75 | GEP |  |  | farblos |  |  |  | ALU-F/V-Si0.5-2 |  | nein | EN 573-3 | EN 755-1,2,5 | EN AW-6060 / AlMgSi0,5 | 3.3206 | T66 | 41222100021600
A | 6000 | 15 | 160 | Flachstange | 2.75 | GEP |  |  | farblos |  |  |  | ALU-F/V-Si0.5-2 |  | nein | EN 573-3 | EN 755-1,2,5 | EN AW-6060 / AlMgSi0,5 | 3.3206 | T66 | 41222100021700
A | 6000 | 20 | 160 | Flachstange | 2.75 | GEP |  |  | farblos |  |  |  | ALU-F/V-Si0.5-2 |  | nein | EN 573-3 | EN 755-1,2,5 | EN AW-6060 / AlMgSi0,5 | 3.3206 | T66 | 41222100021800
A | 6000 | 10 | 180 | Flachstange | 2.75 | GEP |  |  | farblos |  |  |  | ALU-F/V-Si0.5-2 |  | nein | EN 573-3 | EN 755-1,2,5 | EN AW-6060 / AlMgSi0,5 | 3.3206 | T66 | 41222100021900
A | 6000 | 5 | 200 | Flachstange | 2.75 | GEP |  |  | farblos |  |  |  | ALU-F/V-Si0.5-2 |  | nein | EN 573-3 | EN 755-1,2,5 | EN AW-6060 / AlMgSi0,5 | 3.3206 | T66 | 41222100022000
A | 6000 | 6 | 200 | Flachstange | 2.75 | GEP |  |  | farblos |  |  |  | ALU-F/V-Si0.5-2 |  | nein | EN 573-3 | EN 755-1,2,5 | EN AW-6060 / AlMgSi0,5 | 3.3206 | T66 | 41222100022100
A | 6000 | 8 | 200 | Flachstange | 2.75 | GEP |  |  | farblos |  |  |  | ALU-F/V-Si0.5-2 |  | nein | EN 573-3 | EN 755-1,2,5 | EN AW-6060 / AlMgSi0,5 | 3.3206 | T66 | 41222100022200
A | 6000 | 10 | 200 | Flachstange | 2.75 | GEP |  |  | farblos |  |  |  | ALU-F/V-Si0.5-2 |  | nein | EN 573-3 | EN 755-1,2,5 | EN AW-6060 / AlMgSi0,5 | 3.3206 | T66 | 41222100022300
A | 6000 | 15 | 200 | Flachstange | 2.75 | GEP |  |  | farblos |  |  |  | ALU-F/V-Si0.5-2 |  | nein | EN 573-3 | EN 755-1,2,5 | EN AW-6060 / AlMgSi0,5 | 3.3206 | T66 | 41222100022400
A | 6000 | 12 | 220 | Flachstange | 2.75 | GEP |  |  | farblos |  |  |  | ALU-F/V-Si0.5-2 |  | nein | EN 573-3 | EN 755-1,2,5 | EN AW-6060 / AlMgSi0,5 | 3.3206 | T66 | 41222100022450
A | 6000 | 20 | 200 | Flachstange | 2.75 | GEP |  |  | farblos |  |  |  | ALU-F/V-Si0.5-2 |  | nein | EN 573-3 | EN 755-1,2,5 | EN AW-6060 / AlMgSi0,5 | 3.3206 | T66 | 41222100022500
A | 6000 | 10 | 250 | Flachstange | 2.75 | GEP |  |  | farblos |  |  |  | ALU-F/V-Si0.5-2 |  | nein | EN 573-3 | EN 755-1,2,5 | EN AW-6060 / AlMgSi0,5 | 3.3206 | T66 | 41222100022600
A | 6000 | 10 | 300 | Flachstange | 2.75 | GEP |  |  | farblos |  |  |  | ALU-F/V-Si0.5-2 |  | nein | EN 573-3 | EN 755-1,2,5 | EN AW-6060 / AlMgSi0,5 | 3.3206 | T66 | 41222100022700
A | 6000 | 20 | 300 | Flachstange | 2.75 | GEP |  |  | farblos |  |  |  | ALU-F/V-Si0.5-2 |  | nein | EN 573-3 | EN 755-1,2,5 | EN AW-6060 / AlMgSi0,5 | 3.3206 | T66 | 41222100022800

## Tabelle2
010 WERKSTOFFGRUPPE | A
030 LÄNGE | 3000
040 STÄRKE 1 | 3
050 BREITE | 30
090 PROFILFORM | Flachstange
100 SPEZIFISCHES GEWICHT | 2.75
110 AUSFÜHRUNG | GEP
120 REACH
130 URSPRUNG
150 FARBKENNZEICHNUNG | farblos
180 BESCHREIBUNG 1
181 BESCHREIBUNG 2
182 BESCHREIBUNG 3
200 INVENTURGRUPPE | ALU-F/V-Si0.5-2
ALU FARBE
ALU DUAL US | nein
ALU MATERIALNORM | EN 573-3
ALU TOLERANZNORM | EN 755-1,2,5
ALU WERKSTOFFBEZEICHNUNG | EN AW-6060 / AlMgSi0,5
ALU WERKSTOFFNUMMER | 3.3206
ALU ZUSTAND | T66
ZZ ALTE ARTIKELNUMMER | 41222100006100
010 WERKSTOFFGRUPPE | A
030 LÄNGE | 3000
040 STÄRKE 1 | 5
050 BREITE | 50
090 PROFILFORM | Flachstange
100 SPEZIFISCHES GEWICHT | 2.75
110 AUSFÜHRUNG | GEP
120 REACH
130 URSPRUNG
150 FARBKENNZEICHNUNG | farblos
180 BESCHREIBUNG 1
181 BESCHREIBUNG 2
182 BESCHREIBUNG 3
200 INVENTURGRUPPE | ALU-F/V-Si0.5-2
ALU FARBE
ALU DUAL US | nein
ALU MATERIALNORM | EN 573-3
ALU TOLERANZNORM | EN 755-1,2,5
ALU WERKSTOFFBEZEICHNUNG | EN AW-6060 / AlMgSi0,5
ALU WERKSTOFFNUMMER | 3.3206
ALU ZUSTAND | T66
ZZ ALTE ARTIKELNUMMER | 41222100010900